## Sheet1
序号 | 被抽检单位 | 抽检品种 | 商品名称 | 批号 | 生产单位 | 检验报告编号 | 检验结论 | 承检机构 | 主要不合格项目
1 | 高楠 | 钢筋 | 热轧带肋钢筋 |  | / | JZ230207JC0265 | 不合格 | 山东精准产品质量检测有限公司 | 内径偏差、实际重量与理论重量的偏差、抗拉强度、下屈服强度和最大力总延伸率
2 | 魏巍 | 钢筋 | 热轧带肋钢筋 | 2023年4月28日 | 十堰市郧阳区榕峰钢铁有限公司 | JZ230207JC0259 | 合格 | 山东精准产品质量检测有限公司
3 | 唐河县仝聚建材有限公司 | 钢筋 | 热轧带肋钢筋 |  | / | JZ230207JC0266 | 合格 | 山东精准产品质量检测有限公司
4 | 唐河县陈记厨具商行 | 燃气相关 | 万美调压器 | 2020年10月 | 余姚市万美阀门厂 | JZ230207JD0564 | 不合格 | 山东精准产品质量检测有限公司 | 结构、关闭压力、出口压力
5 | 南阳市君雅商贸有限公司 | 燃气相关 | 天然气液化气灶具专用金属软管 | 2023年2月 | 慈溪市长河晶瑜燃气具配件厂 | JZ230207JD0562 | 合格 | 山东精准产品质量检测有限公司
6 | 唐河县陈记厨具商行 | 燃气相关 | 可埋式燃气输送用（加厚型）304不锈钢波纹软管 | 2022.08.22 | 余姚市航天管件厂 | JZ230207JD0563 | 合格 | 山东精准产品质量检测有限公司